## Tabelle1
Eingabe: | Durchmesser: | 10
Werkstoff:
Ausgabe: | Schnittgeschwindigkeit vc in [m/min] für HSS: | #N/A
| Schnittgeschwindigkeit vc in [m/min] für HM: | #N/A
| Vorschub pro Zahn in [mm]: | #N/A
| spezifische Schnittkraft kc1.1 in [N/mm^2]: | #N/A
| Anstiegswert mc: | #N/A
[9 empty] | Kommentar: | Durchmesser an D2 schicken
Werkstoff-nummer | Kennbuchstabe | Werkstoffgruppe | Werkstoff | Schnittgeschwindigkeit |  | Vorschub pro Zahn | spezifische Schnittkraft | Anstiegswert |  | Werkstoffnummer an D3 schicken
|  |  |  | vc in [m/min] |  | f in [mm] | kc1.1 in [N/mm^2] | mc
|  |  |  | HSS | HM
1 | P | Stahl12345 | Unlegierte und niedriglegierte Stähle, C > 0,25%,niedrige und mittlere Festigkeit | 50 | 85 | 0.125 | 1500 | 0.21
|  |  | Unlegierte und niedriglegierte Stähle, C > 0,55%, nicht vergütet | 37 | 85 | 0.125 | 1700 | 0.25
|  |  | Niedrig- und hochlegierte Stähle, niedrige Vergütungsstufe | 21 | 75 | 0.05 | 2000 | 0.25
|  |  | Rostfreie ferritische / martensitische Stähle, vergütet | 16 | 70 | 0.05 | 2200 | 0.25
|  |  | Niedrig- und hochlegierte Stähle, mittlere Vergütungsstufe | 16 | 70 | 0.05 | 2500 | 0.25
|  |  | Niedrig- und hochlegierte Stähle, hohe Vergütungsstufe | 12 | 65 | 0.05 | 3000 | 0.25
2 | M | Nichtrostender Stahl | Nichtrostende, austenitische Stähle | 19 | 40 | 0.05 | 1800 | 0.21
|  |  | Nichtrostende, austenitische / ferritische Stähle + Duplex | 19 | 40 | 0.05 | 2000 | 0.21
|  |  | Nichtrostende, austenitische Stähle, ausscheidungsgehärtet (PH-Stähle) | 19 | 40 | 0.05 | 2400 | 0.21
3 | K | Gusseisen | Grauguss + CGI + Temperguss, niedrige Festigkeit | 31 | 105 | 0.125 | 800 | 0.28
|  |  | Kugelgraphitguss niedrige Festigkeit + Temperguss höhere Festigkeit | 25 | 85 | 0.125 | 950 | 0.28
|  |  | Grauguss höhere Festigkeit | 31 | 105 | 0.125 | 1200 | 0.28
|  |  | Kugelgraphitguss hohe Festigkeit + ADI hohe Festigkeit, unlegiert + legiert | 25 | 85 | 0.1 | 1400 | 0.28
4 | N | NE-Metalle | Aluminium-Knetlegierung, nicht ausgehärtet | 87 | 240 | 0.125 | 350 | 0.25
|  |  | Aluminium-Knetlegierung, augehärtet | 87 | 240 | 0.125 | 600 | 0.25
|  |  | Aluminium-Gusslegierung < 12% Si, nicht ausgehärtet | 50 | 170 | 0.075 | 600 | 0.25
|  |  | Aluminium-Gusslegierung < 12% Si, ausgehärtet, Aluminium-Gusslegierung >= 12% | 50 | 170 | 0.075 | 700 | 0.25
|  |  | Rein-Kupfer, Kupferlegierung (Messing, Bronze) mit niedriger Festigkeit | 75 | 170 | 0.225 | 550 | 0.25
|  |  | Hochfeste Kupferlegierungen, Bronze hoher Festigkeit | 50 | 170 | 0.125 | 1000 | 0.25
5 | S | Schwer zerspanbare Werkstoffe | Warmfeste Legierungen, Eisen-Basis, geglüht |  | 45 | 0.052 | 2400 | 0.25
|  |  | Warmfeste Legierungen, Eisen-Basis, ausgehärtet |  | 45 | 0.052 | 2500 | 0.25
|  |  | Rein-Titan |  | 45 | 0.052 | 1300 | 0.25
|  |  | Titanlegierungen, Alpha-, Alpha/Beta- und Betalegierungen |  | 45 | 0.052 | 1500 | 0.25
|  |  | Warmfeste Legierungen, Nickel-Cobalt-Basis, geglüht |  | 45 | 0.052 | 2800 | 0.25
|  |  | Warmfeste Legierungen, Nickel-Cobalt-Basis, ausgehärtet |  | 45 | 0.052 | 2900 | 0.25
|  |  | Warmfeste Legierungen, Nickel-Cobalt-Basis, gegossen |  | 45 | 0.052 | 3000 | 0.25
6 | H | Harte Werkstoffe | Gehärtete Stähle 46 - 52 HRC |  | 28 | 0.045 | 3000 | 0.25
|  |  | Gehärtete Stähle 52 - 58 HRC |  | 16 | 0.04 | 3700 | 0.25
|  |  | Gehärtete Stähle 58 - 62 HRC |  | 12 | 0.035 | 4300 | 0.25
|  |  | Gehärtetes Gusseisen 50 - 60 HRC |  | 16 | 0.04 | 3500 | 0.25
7 | O | Andere | Thermo- und Duroplaste, ohne abrasive Füllstoffe | 30 | 100 | 0.125 | 150 | 0.2
|  |  | Faserverstärkte Kunststoffe |  | 80 | 0.11 | 300 | 0.3
|  |  | Graphit |  | 340 | 0.0775 | 400 | 0.25
|  | Testwerkstoff | lol