## Tabelle1
Eingabe: | Durchmesser: |  | Werkstoff-nummer | Kenn-buchstabe | Werkstoffgruppe | Werkstoff | Schnittgeschwindigkeit |  | Vorschub pro Zahn | spezifische Schnittkraft | Anstiegswert
| Werkstoff: | [5 empty] | vc in [m/min] |  | f in [mm] | kc1.1 in [N/mm^2] | mc
[7 empty] | HSS | HM
|  |  | 1 | P | Stahl | Niedrig- und hochlegierte Stähle, hohe Vergütungsstufe | 12 | 65 | 0 | 3000 | 0.25
|  |  | 2 | M | Nichtrostender Stahl | Nichtrostende, austenitische Stähle, ausscheidungsgehärtet (PH-Stähle) | 19 | 40 | 0 | 2400 | 0.21
Ausgabe: | Schnittgeschwindigkeit vc in [m/min] für HSS: | #N/A | 3 | K | Gusseisen | Kugelgraphitguss hohe Festigkeit + ADI hohe Festigkeit, unlegiert + legiert | 25 | 40 | 0 | 1400 | 0.28
| Schnittgeschwindigkeit vc in [m/min] für HM: | #N/A | 4 | N | NE-Metalle | Aluminium-Knetlegierung, augehärtet | 87 | 240 | 0 | 600 | 0.25
| Vorschub pro Zahn in [mm]: | #N/A | 5 | S | Schwer zerspanbare Werkstoffe | Titanlegierungen, Alpha-, Alpha/Beta- und Betalegierungen |  | 45 | 0.052 | 1500 | 0.25
| spezifische Schnittkraft kc1.1 in [N/mm^2]: | #N/A | 6 | H | Harte Werkstoffe | Gehärtete Stähle 58 - 62 HRC |  | 12 | 0.035 | 4300 | 0.25
| Anstiegswert mc: | #N/A | 7 | O | Andere | Faserverstärkte Kunststoffe |  | 340 | 0.0775 | 300 | 0.3
Kommentar: | Durchmesser an D2 schicken
Werkstoffnummer an D3 schicken