## Tabelle1
Eingabe: | Durchmesser: | 10
| Werkstoff: | 1
Ausgabe: | Schnittgeschwindigkeit vc in [m/min] für HSS: | 12
| Schnittgeschwindigkeit vc in [m/min] für HM: | 65
| Vorschub pro Zahn in [mm]: | 0.05
| spezifische Schnittkraft kc1.1 in [N/mm^2]: | 3000
| Anstiegswert mc: | 0.25
[9 empty] | Kommentar: | Durchmesser an D2 schicken
Werkstoff-nummer | Kenn-buchstabe | Werkstoffgruppe | Werkstoff | Schnittgeschwindigkeit |  | Vorschub pro Zahn | spezifische Schnittkraft | Anstiegswert |  | Werkstoffnummer an D3 schicken
|  |  |  | vc in [m/min] |  | f in [mm] | kc1.1 in [N/mm^2] | mc
|  |  |  | HSS | HM
1 | P | Stahl | Niedrig- und hochlegierte Stähle, hohe Vergütungsstufe | 12 | 65 | 0.05 | 3000 | 0.25
test2 Stahl
2 | M | Nichtrostender Stahl | Nichtrostende, austenitische Stähle, ausscheidungsgehärtet (PH-Stähle) | 19 | 40 | 0.05 | 2400 | 0.21
test2 NiRo
test3 NiRo
barne der sack
3 | K | Gusseisen | Kugelgraphitguss hohe Festigkeit + ADI hohe Festigkeit, unlegiert + legiert | 25 | 40 | 0.1 | 1400 | 0.28
test2 Guss
4 | N | NE-Metalle | Aluminium-Knetlegierung, augehärtet | 87 | 240 | 0.125 | 600 | 0.25
test2 NE-Metalle
5 | S | Schwer zerspanbare Werkstoffe | Titanlegierungen, Alpha-, Alpha/Beta- und Betalegierungen |  | 45 | 0.052 | 1500 | 0.25
6 | H | Harte Werkstoffe | Gehärtete Stähle 58 - 62 HRC |  | 12 | 0.035 | 4300 | 0.25
7 | O | Andere | Faserverstärkte Kunststoffe |  | 340 | 0.0775 | 300 | 0.3
|  | bleiu | automatenleistsaghlj